## resultados granulometria
Diâmetro de Partículas (SEM DISPERSANTE) |  |  |  |  | Diâmetro de Partículas (COM DISPERSANTE - Hexametafosfato 10%)
Amostras | Diâmetro da partícula a 10% (µm) | Diâmetro da partícula a 50% (µm | Diâmetro da partícula a 90% (µm) | Diâmetro Médio das partículas (µm) | Amostras | Diâmetro da partícula a 10% (µm) | Diâmetro da partícula a 50% (µm | Diâmetro da partícula a 90% (µm) | Diâmetro Médio das partículas (µm)
BENTOGEL | 5.43 | 17.9 | 41.01 | 20.82 | BENTOGEL | 1.25 | 4.59 | 14.2 | 6.14
CHOCOLATE | 4.51 | 19.94 | 53.19 | 25.25 | CHOCOLATE | 2.99 | 11.23 | 41.94 | 17.11
CHOCOBOFE | 4.06 | 23.04 | 63.58 | 29.62 | CHOCOBOFE | 2.23 | 8.93 | 36.51 | 14.66
BRASGEL | 5.26 | 22.29 | 52.18 | 26.17 | BRASGEL | 1.18 | 4.8 | 15.32 | 6.56
VERDE LODO | 4.55 | 17.41 | 48.58 | 22.28 | VERDE LODO | 1.62 | 5.24 | 18.98 | 7.86
CLOSITE | 14.77 | 38.21 | 68.91 | 40.14 | CLOSITE | 0.65 | 1.49 | 2.88 | 1.64
T1 CLARA | 4.07 | 20.74 | 49.9 | 24.51 | T1 CLARA | - | - | - | -
T2 AMARELA | 3.71 | 20.28 | 51.46 | 24.53 | T2 AMARELA | - | - | - | -

## granulometria sem (NaPO3)6)
Bentogel |  |  | Chocolate |  |  | Chocobofe |  |  | Brasgel |  |  | Verde Lodo |  |  | Closite |  |  | T1 Clara |  |  | T1 Amarela
x | Q3 | q3 | x | Q3 | q3 | x | Q3 | q3 | x | Q3 | q3 | x | Q3 | q3 | x | Q3 | q3 | x | Q3 | q3 | x | Q3 | q3
(diâmetro / μm) | (vol. cumulativo / %) | (vol. incremental) | (diâmetro / μm) | (vol. cumulativo / %) | (vol. incremental) | (diâmetro / μm) | (vol. cumulativo / %) | (vol. incremental) | (diâmetro / μm) | (vol. cumulativo / %) | (vol. incremental / %) | (diâmetro / μm) | (vol. cumulativo / %) | (vol. incremental) | (diâmetro / μm) | (vol. cumulativo / %) | (vol. incremental) | (diâmetro / μm) | (vol. cumulativo / %) | (vol. incremental) | (diâmetro / μm) | (vol. cumulativo / %) | (vol. incremental)
0.04 | 0,00 | 0.00 | 0.04 | 0.14 | 0.00 | 0.04 | 0.40 | 0.00 | 0.04 | 0.00 | 0.00 | 0.04 | 0.05 | 0.00 | 0.04 | 0.00 | 0.00 | 0.04 | 0.07 | 0.00 | 0.04 | 0.28 | 0.00
0.07 | 0.00 | 0.00 | 0.07 | 0.14 | 0.00 | 0.07 | 0.44 | 0.00 | 0.07 | 0.00 | 0.00 | 0.07 | 0.05 | 0.00 | 0.07 | 0.00 | 0.00 | 0.07 | 0.07 | 0.00 | 0.07 | 0.29 | 0.00
0.10 | 0.00 | 0.00 | 0.10 | 0.15 | 0.00 | 0.10 | 0.50 | 0.01 | 0.10 | 0.00 | 0.00 | 0.10 | 0.05 | 0.00 | 0.10 | 0.00 | 0.00 | 0.10 | 0.07 | 0.00 | 0.10 | 0.31 | 0.00
0.20 | 0.00 | 0.00 | 0.20 | 0.32 | 0.02 | 0.20 | 01.01 | 0.05 | 0.20 | 0.10 | 0.01 | 0.20 | 0.12 | 0.01 | 0.20 | 0.00 | 0.00 | 0.20 | 0.17 | 0.01 | 0.20 | 0.65 | 0.03
0.30 | 0.06 | 0.01 | 0.30 | 0.56 | 0.04 | 0.30 | 1.68 | 0.11 | 0.30 | 0.18 | 0.01 | 0.30 | 0.22 | 0.02 | 0.30 | 0.00 | 0.00 | 0.30 | 0.32 | 0.02 | 0.30 | 1.13 | 0.08
0.40 | 0.15 | 0.02 | 0.40 | 0.67 | 0.03 | 0.40 | 2.02 | 0.08 | 0.40 | 0.26 | 0.02 | 0.40 | 0.26 | 0.01 | 0.40 | 0.00 | 0.00 | 0.40 | 0.40 | 0.02 | 0.40 | 1.34 | 0.05
0.50 | 0.23 | 0.02 | 0.50 | 0.67 | 0.00 | 0.50 | 2.03 | 0.00 | 0.50 | 0.37 | 0.03 | 0.50 | 0.26 | 0.00 | 0.50 | 0.00 | 0.00 | 0.50 | 0.44 | 0.01 | 0.50 | 1.37 | 0.01
0.60 | 0.30 | 0.03 | 0.60 | 0.67 | 0.00 | 0.60 | 2.04 | 0.00 | 0.60 | 0.47 | 0.04 | 0.60 | 0.26 | 0.00 | 0.60 | 0.00 | 0.00 | 0.60 | 0.50 | 0.02 | 0.60 | 1.38 | 0.00
0.70 | 0.36 | 0.03 | 0.70 | 0.67 | 0.00 | 0.70 | 2.05 | 0.00 | 0.70 | 0.57 | 0.04 | 0.70 | 0.26 | 0.00 | 0.70 | 0.00 | 0.00 | 0.70 | 0.60 | 0.04 | 0.70 | 1.41 | 0.01
0.80 | 0.41 | 0.02 | 0.80 | 0.70 | 0.01 | 0.80 | 2.06 | 0.00 | 0.80 | 0.67 | 0.05 | 0.80 | 0.30 | 0.02 | 0.80 | 0.00 | 0.00 | 0.80 | 0.76 | 0.08 | 0.80 | 1.53 | 0.06
0.90 | 0.46 | 0.03 | 0.90 | 0.76 | 0.03 | 0.90 | 2.07 | 0.00 | 0.90 | 0.77 | 0.06 | 0.90 | 0.36 | 0.03 | 0.90 | 0.00 | 0.00 | 0.90 | 0.96 | 0.11 | 0.90 | 1.68 | 0.09
1.00 | 0.52 | 0.04 | 1.00 | 0.83 | 0.04 | 1.00 | 2.08 | 0.00 | 1.00 | 0.88 | 0.07 | 1.00 | 0.45 | 0.06 | 1.00 | 0.00 | 0.00 | 1.00 | 1.18 | 0.14 | 1.00 | 1.86 | 0.11
1.10 | 0.60 | 0.06 | 2026-10-01 | 0.93 | 0.07 | 2026-10-01 | 2.09 | 0.03 | 1.10 | 1.01 | 0.09 | 1.10 | 0.55 | 0.07 | 1.10 | 0.02 | 0.01 | 1.10 | 1.42 | 0.17 | 1.10 | 2.06 | 0.14
1.20 | 0.68 | 0.06 | 1.20 | 2026-04-01 | 0.08 | 1.20 | 2.15 | 0.06 | 1.20 | 1.14 | 0.10 | 1.20 | 0.67 | 0.09 | 1.20 | 0.04 | 0.01 | 1.20 | 1.68 | 0.20 | 1.20 | 2.28 | 0.17
1.30 | 0.78 | 0.08 | 1.30 | 1.17 | 0.11 | 1.30 | 2.24 | 0.07 | 1.30 | 1.28 | 0.12 | 1.30 | 0.81 | 0.12 | 1.30 | 0.07 | 0.02 | 1.30 | 1.95 | 0.22 | 1.30 | 2.52 | 0.20
1.40 | 0.88 | 0.09 | 1.40 | 1.32 | 0.13 | 1.40 | 2.36 | 0.11 | 1.40 | 1.43 | 0.13 | 1.40 | 0.96 | 0.13 | 1.40 | 0.10 | 0.03 | 1.40 | 2.23 | 0.25 | 1.40 | 2.77 | 0.23
1.60 | 1.11 | 0.11 | 1.60 | 1.67 | 0.17 | 1.60 | 2.67 | 0.15 | 1.60 | 1.74 | 0.15 | 1.60 | 1.30 | 0.17 | 1.60 | 0.15 | 0.02 | 1.60 | 2.82 | 0.29 | 1.60 | 3.31 | 0.27
1.80 | 1.37 | 0.15 | 1.80 | 2026-06-02 | 0.22 | 1.80 | 3.06 | 0.22 | 1.80 | 2.07 | 0.18 | 1.80 | 1.68 | 0.21 | 1.80 | 0.20 | 0.03 | 1.80 | 3.43 | 0.34 | 1.80 | 3.90 | 0.34
2.00 | 1.65 | 0.18 | 2.00 | 2.50 | 0.28 | 2.00 | 3.52 | 0.29 | 2.00 | 2.42 | 0.22 | 2.00 | 2.11 | 0.27 | 2.00 | 0.25 | 0.03 | 2.00 | 4.04 | 0.38 | 2.00 | 4.51 | 0.39
2.20 | 1.95 | 0.21 | 2.20 | 2.98 | 0.33 | 2.20 | 4.02 | 0.35 | 2.20 | 2.79 | 0.26 | 2.20 | 2.57 | 0.32 | 2.20 | 0.29 | 0.03 | 2.20 | 4.67 | 0.44 | 2.20 | 5.15 | 0.45
2.40 | 2.28 | 0.25 | 2.40 | 3.49 | 0.39 | 2.40 | 4.57 | 0.42 | 2.40 | 3.17 | 0.29 | 2.40 | 3.06 | 0.37 | 2.40 | 0.33 | 0.03 | 2.40 | 5.28 | 0.47 | 2.40 | 5.79 | 0.49
2.60 | 2.64 | 0.30 | 2.60 | 4.02 | 0.44 | 2.60 | 5.16 | 0.49 | 2.60 | 3.57 | 0.33 | 2.60 | 3.59 | 0.44 | 2.60 | 0.36 | 0.02 | 2.60 | 5.89 | 0.51 | 2.60 | 6.44 | 0.54
2.80 | 3.01 | 0.33 | 2.80 | 4.58 | 0.50 | 2.80 | 5.77 | 0.55 | 2.80 | 3.98 | 0.36 | 2.80 | 4.14 | 0.49 | 2.80 | 0.40 | 0.03 | 2.80 | 6.48 | 0.53 | 2.80 | 7.08 | 0.58
3.00 | 3.41 | 0.39 | 3.00 | 5.16 | 0.56 | 3.00 | 6.41 | 0.62 | 3.00 | 4.41 | 0.41 | 3.00 | 4.72 | 0.56 | 3.00 | 0.43 | 0.03 | 3.00 | 7.06 | 0.56 | 3.00 | 7.73 | 0.63
3.20 | 3.84 | 0.44 | 3.20 | 5.76 | 0.61 | 3.20 | 7.07 | 0.68 | 3.20 | 4.85 | 0.45 | 3.20 | 5.32 | 0.62 | 3.20 | 0.47 | 0.04 | 3.20 | 7.63 | 0.59 | 3.20 | 8.37 | 0.66
3.40 | 4.30 | 0.50 | 3.40 | 6.38 | 0.68 | 3.40 | 7.75 | 0.74 | 3.40 | 5.31 | 0.50 | 3.40 | 5.96 | 0.70 | 3.40 | 0.50 | 0.03 | 3.40 | 8.18 | 0.60 | 3.40 | 9.01 | 0.71
3.60 | 4.78 | 0.56 | 3.60 | 2026-01-07 | 0.73 | 3.60 | 8.43 | 0.79 | 3.60 | 5.79 | 0.55 | 3.60 | 6.62 | 0.77 | 3.60 | 0.55 | 0.06 | 3.60 | 8.73 | 0.64 | 3.60 | 9.64 | 0.74
3.80 | 5.28 | 0.61 | 3.80 | 7.65 | 0.78 | 3.80 | 9.11 | 0.83 | 3.80 | 6.27 | 0.58 | 3.80 | 7.29 | 0.82 | 3.80 | 0.60 | 0.06 | 3.80 | 9.27 | 0.66 | 3.80 | 10.27 | 0.78
4.00 | 5.80 | 0.67 | 4.00 | 8.30 | 0.84 | 4.00 | 9.80 | 0.89 | 4.00 | 6.76 | 0.63 | 4.00 | 7.99 | 0.91 | 4.00 | 0.65 | 0.06 | 4.00 | 9.80 | 0.69 | 4.00 | 10.90 | 0.82
4.30 | 6.62 | 0.75 | 4.30 | 9.28 | 0.90 | 4.30 | 10.82 | 0.94 | 4.30 | 7.52 | 0.69 | 4.30 | 9.08 | 1.00 | 4.30 | 0.75 | 0.09 | 4.30 | 10.60 | 0.74 | 4.30 | 11.84 | 0.87
4.60 | 7.48 | 0.85 | 4.60 | 10.28 | 0.98 | 4.60 | 11.82 | 0.98 | 4.60 | 8.30 | 0.76 | 4.60 | 10.19 | 2026-09-01 | 4.60 | 0.86 | 0.10 | 4.60 | 11.39 | 0.78 | 4.60 | 12.77 | 0.92
5.00 | 8.67 | 0.95 | 5.00 | 11.60 | 2026-05-01 | 5.00 | 13.13 | 2026-04-01 | 5.00 | 9.33 | 0.81 | 5.00 | 11.71 | 1.21 | 5.00 | 1.01 | 0.11 | 5.00 | 12.44 | 0.84 | 5.00 | 13.99 | 0.98
5.30 | 9.58 | 2026-04-01 | 5.30 | 12.59 | 2026-12-01 | 5.30 | 14.08 | 2026-08-01 | 5.30 | 10.11 | 0.88 | 5.30 | 12.86 | 1.31 | 5.30 | 1.14 | 0.14 | 5.30 | 13.22 | 0.89 | 5.30 | 14.90 | 2026-05-01
5.60 | 10.51 | 2026-12-01 | 5.60 | 13.56 | 1.16 | 5.60 | 15.01 | 2026-12-01 | 5.60 | 10.89 | 0.93 | 5.60 | 14.01 | 1.39 | 5.60 | 1.28 | 0.16 | 5.60 | 13.99 | 0.93 | 5.60 | 15.79 | 2026-08-01
6.00 | 11.77 | 1.21 | 6.00 | 14.84 | 1.23 | 6.00 | 16.20 | 1.14 | 6.00 | 11.92 | 0.98 | 6.00 | 15.54 | 1.47 | 6.00 | 1.48 | 0.18 | 6.00 | 15.00 | 0.97 | 6.00 | 16.96 | 1.13
6.50 | 13.37 | 1.33 | 6.50 | 16.41 | 1.30 | 6.50 | 17.63 | 1.18 | 6.50 | 13.19 | 2026-04-01 | 6.50 | 17.44 | 1.57 | 6.50 | 1.73 | 0.20 | 6.50 | 16.26 | 2026-05-01 | 6.50 | 18.40 | 1.20
7.00 | 14.96 | 1.43 | 7.00 | 17.92 | 1.35 | 7.00 | 18.97 | 1.20 | 7.00 | 14.43 | 2026-10-01 | 7.00 | 19.29 | 1.66 | 7.00 | 2.00 | 0.23 | 7.00 | 17.49 | 2026-10-01 | 7.00 | 19.78 | 1.25
7.50 | 16.55 | 1.53 | 7.50 | 19.36 | 1.38 | 7.50 | 20.23 | 1.21 | 7.50 | 15.62 | 1.14 | 7.50 | 21.07 | 1.71 | 7.50 | 2.29 | 0.27 | 7.50 | 18.67 | 1.14 | 7.50 | 21.09 | 1.27
8.00 | 18.12 | 1.62 | 8.00 | 20.75 | 1.42 | 8.00 | 21.41 | 1.21 | 8.00 | 16.77 | 1.17 | 8.00 | 22.78 | 1.76 | 8.00 | 2.59 | 0.30 | 8.00 | 19.82 | 1.18 | 8.00 | 22.35 | 1.31
8.50 | 19.67 | 1.70 | 8.50 | 2026-07-22 | 1.44 | 8.50 | 22.50 | 1.19 | 8.50 | 17.88 | 1.21 | 8.50 | 24.40 | 1.77 | 8.50 | 2.91 | 0.34 | 8.50 | 20.92 | 1.21 | 8.50 | 23.54 | 1.31
9.00 | 21.21 | 1.79 | 9.00 | 23.34 | 1.47 | 9.00 | 23.54 | 1.21 | 9.00 | 18.96 | 1.24 | 9.00 | 25.95 | 1.80 | 9.00 | 3.25 | 0.38 | 9.00 | 22.00 | 1.26 | 9.00 | 24.68 | 1.33
10.00 | 24.29 | 1.94 | 10.00 | 25.80 | 1.54 | 10.00 | 25.50 | 1.23 | 10.00 | 21.08 | 1.32 | 10.00 | 28.93 | 1.88 | 10.00 | 4.04 | 0.48 | 10.00 | 24.13 | 1.34 | 10.00 | 26.87 | 1.39
11.00 | 27.42 | 2.18 | 11.00 | 28.22 | 1.68 | 11.00 | 27.39 | 1.31 | 11.00 | 23.21 | 1.47 | 11.00 | 31.80 | 2.00 | 11.00 | 4.99 | 0.63 | 11.00 | 26.27 | 1.49 | 11.00 | 29.01 | 1.50
12.00 | 30.62 | 2.44 | 12.00 | 30.65 | 1.85 | 12.00 | 29.28 | 1.44 | 12.00 | 25.40 | 1.66 | 12.00 | 34.63 | 2.16 | 12.00 | 6.11 | 0.82 | 12.00 | 28.48 | 1.69 | 12.00 | 31.15 | 1.65
13.00 | 33.88 | 2.71 | 13.00 | 33.11 | 2026-03-02 | 13.00 | 31.18 | 1.57 | 13.00 | 27.68 | 1.88 | 13.00 | 37.46 | 2.35 | 13.00 | 7.39 | 2026-02-01 | 13.00 | 30.78 | 1.91 | 13.00 | 33.33 | 1.82
14.00 | 37.19 | 2.97 | 14.00 | 35.61 | 2.23 | 14.00 | 33.13 | 1.74 | 14.00 | 30.03 | 2026-09-02 | 14.00 | 40.31 | 2.55 | 14.00 | 8.81 | 1.22 | 14.00 | 33.18 | 2.15 | 14.00 | 35.57 | 2026-02-02
15.00 | 40.52 | 3.21 | 15.00 | 38.13 | 2.42 | 15.00 | 35.11 | 1.90 | 15.00 | 32.46 | 2.32 | 15.00 | 43.17 | 2.75 | 15.00 | 10.35 | 1.42 | 15.00 | 35.64 | 2.37 | 15.00 | 37.86 | 2.22
16.00 | 43.85 | 3.43 | 16.00 | 40.65 | 2.58 | 16.00 | 37.13 | 2026-08-02 | 16.00 | 34.94 | 2.53 | 16.00 | 46.03 | 2.94 | 16.00 | 12.00 | 1.62 | 16.00 | 38.18 | 2.62 | 16.00 | 40.19 | 2.42
17.00 | 47.13 | 3.59 | 17.00 | 43.13 | 2.70 | 17.00 | 39.14 | 2.20 | 17.00 | 37.45 | 2.73 | 17.00 | 48.85 | 2026-09-03 | 17.00 | 13.73 | 1.81 | 17.00 | 40.73 | 2.80 | 17.00 | 42.53 | 2.58
18.00 | 50.32 | 3.71 | 18.00 | 45.55 | 2.80 | 18.00 | 41.13 | 2.31 | 18.00 | 39.95 | 2.88 | 18.00 | 51.60 | 3.19 | 18.00 | 15.50 | 1.97 | 18.00 | 43.28 | 2.96 | 18.00 | 44.86 | 2.73
19.00 | 53.42 | 3.81 | 19.00 | 47.91 | 2.89 | 19.00 | 43.09 | 2.40 | 19.00 | 42.44 | 2026-03-03 | 19.00 | 54.28 | 3.29 | 19.00 | 17.32 | 2.14 | 19.00 | 45.81 | 2026-11-03 | 19.00 | 47.17 | 2.86
20.00 | 56.38 | 3.83 | 20.00 | 50.14 | 2.87 | 20.00 | 44.97 | 2.43 | 20.00 | 44.86 | 2026-11-03 | 20.00 | 56.82 | 3.29 | 20.00 | 19.14 | 2.25 | 20.00 | 48.26 | 3.17 | 20.00 | 49.40 | 2.91
21.00 | 59.15 | 3.77 | 21.00 | 52.22 | 2.82 | 21.00 | 46.75 | 2.42 | 21.00 | 47.18 | 3.13 | 21.00 | 59.19 | 3.22 | 21.00 | 20.95 | 2.36 | 21.00 | 50.61 | 3.20 | 21.00 | 51.54 | 2.94
22.00 | 61.72 | 3.67 | 22.00 | 54.14 | 2.73 | 22.00 | 48.41 | 2.37 | 22.00 | 49.39 | 3.13 | 22.00 | 61.36 | 2026-09-03 | 22.00 | 22.74 | 2.44 | 22.00 | 52.85 | 3.20 | 22.00 | 53.56 | 2.91
23.00 | 64.10 | 3.56 | 23.00 | 55.90 | 2.62 | 23.00 | 49.95 | 2.30 | 23.00 | 51.49 | 2026-11-03 | 23.00 | 63.34 | 2.96 | 23.00 | 24.50 | 2.52 | 23.00 | 54.95 | 3.14 | 23.00 | 55.45 | 2.85
25.00 | 68.18 | 3.25 | 25.00 | 58.84 | 2.33 | 25.00 | 52.59 | 2026-10-02 | 25.00 | 55.25 | 2.97 | 25.00 | 66.65 | 2.63 | 25.00 | 27.88 | 2.58 | 25.00 | 58.70 | 2.99 | 25.00 | 58.81 | 2.70
28.00 | 73.34 | 2026-02-03 | 28.00 | 62.53 | 2.15 | 28.00 | 55.96 | 1.97 | 28.00 | 60.24 | 2.90 | 28.00 | 70.61 | 2.32 | 28.00 | 32.84 | 2.78 | 28.00 | 63.62 | 2.88 | 28.00 | 63.20 | 2.59
30.00 | 76.40 | 2.95 | 30.00 | 64.78 | 2.16 | 30.00 | 58.02 | 1.98 | 30.00 | 63.31 | 2.93 | 30.00 | 72.87 | 2.17 | 30.00 | 36.14 | 2026-04-03 | 30.00 | 66.61 | 2.88 | 30.00 | 65.90 | 2.62
32.00 | 79.33 | 2026-02-03 | 32.00 | 67.04 | 2.32 | 32.00 | 60.06 | 2026-10-02 | 32.00 | 66.27 | 2026-02-03 | 32.00 | 75.00 | 2.19 | 32.00 | 39.48 | 3.29 | 32.00 | 69.48 | 2.96 | 32.00 | 68.53 | 2.73
34.00 | 82.06 | 2.99 | 34.00 | 69.32 | 2.49 | 34.00 | 62.10 | 2.23 | 34.00 | 69.14 | 2026-12-03 | 34.00 | 77.03 | 2.22 | 34.00 | 42.85 | 3.53 | 34.00 | 72.25 | 2026-04-03 | 34.00 | 71.11 | 2.85
36.00 | 84.59 | 2.94 | 36.00 | 71.67 | 2.72 | 36.00 | 64.15 | 2.38 | 36.00 | 71.95 | 3.24 | 36.00 | 79.01 | 2.30 | 36.00 | 46.24 | 3.77 | 36.00 | 74.93 | 2026-12-03 | 36.00 | 73.65 | 2.97
38.00 | 86.93 | 2.88 | 38.00 | 74.12 | 3.00 | 38.00 | 66.24 | 2.56 | 38.00 | 74.71 | 3.36 | 38.00 | 81.00 | 2.44 | 38.00 | 49.64 | 4.00 | 38.00 | 77.57 | 3.24 | 38.00 | 76.19 | 3.14
40.00 | 89.05 | 2.75 | 40.00 | 76.57 | 3.16 | 40.00 | 68.35 | 2.73 | 40.00 | 77.37 | 3.41 | 40.00 | 82.93 | 2.50 | 40.00 | 53.03 | 4.20 | 40.00 | 80.09 | 3.26 | 40.00 | 78.67 | 3.24
43.00 | 91.81 | 2.54 | 43.00 | 80.14 | 3.26 | 43.00 | 71.55 | 2.93 | 43.00 | 81.11 | 3.40 | 43.00 | 85.67 | 2.51 | 43.00 | 58.08 | 4.44 | 43.00 | 83.59 | 3.22 | 43.00 | 82.16 | 3.23
45.00 | 93.37 | 2.28 | 45.00 | 82.39 | 3.27 | 45.00 | 73.67 | 2026-09-03 | 45.00 | 83.38 | 3.29 | 45.00 | 87.35 | 2.45 | 45.00 | 61.40 | 4.64 | 45.00 | 85.69 | 2026-07-03 | 45.00 | 84.30 | 3.15
50.00 | 96.35 | 1.88 | 50.00 | 87.36 | 2026-12-03 | 50.00 | 78.91 | 3.30 | 50.00 | 88.25 | 2026-04-03 | 50.00 | 91.00 | 2.30 | 50.00 | 69.41 | 4.83 | 50.00 | 90.08 | 2.77 | 50.00 | 88.89 | 2.92
53.00 | 97.60 | 1.43 | 53.00 | 89.86 | 2.84 | 53.00 | 81.82 | 3.31 | 53.00 | 90.64 | 2.70 | 53.00 | 92.81 | 2026-06-02 | 53.00 | 73.79 | 4.78 | 53.00 | 92.19 | 2.41 | 53.00 | 91.16 | 2.61
56.00 | 98.52 | 2026-11-01 | 56.00 | 92.03 | 2.61 | 56.00 | 84.49 | 3.22 | 56.00 | 92.68 | 2.44 | 56.00 | 94.36 | 1.87 | 56.00 | 77.76 | 4.58 | 56.00 | 93.96 | 2.14 | 56.00 | 93.09 | 2.35
60.00 | 99.27 | 0.72 | 60.00 | 94.41 | 2.28 | 60.00 | 87.62 | 2026-01-03 | 60.00 | 94.89 | 2026-11-02 | 60.00 | 96.05 | 1.63 | 60.00 | 82.36 | 4.24 | 60.00 | 95.84 | 1.81 | 60.00 | 95.18 | 2026-03-02
63.00 | 99.62 | 0.48 | 63.00 | 95.84 | 1.94 | 63.00 | 89.65 | 2.76 | 63.00 | 96.21 | 1.78 | 63.00 | 97.07 | 1.39 | 63.00 | 85.32 | 3.85 | 63.00 | 96.94 | 1.50 | 63.00 | 96.42 | 1.70
66.00 | 99.84 | 0.31 | 66.00 | 97.01 | 1.66 | 66.00 | 91.44 | 2.55 | 66.00 | 97.27 | 1.50 | 66.00 | 97.89 | 1.17 | 66.00 | 87.90 | 3.52 | 66.00 | 97.82 | 1.26 | 66.00 | 97.43 | 1.45
71.00 | 100.00 | 0.15 | 71.00 | 98.40 | 1.26 | 71.00 | 93.91 | 2.24 | 71.00 | 98.54 | 1.14 | 71.00 | 98.87 | 0.89 | 71.00 | 91.45 | 2026-09-03 | 71.00 | 98.85 | 0.94 | 71.00 | 98.63 | 2026-10-01
75.00 | 100.00 | 0.00 | 75.00 | 99.07 | 0.81 | 75.00 | 95.48 | 1.90 | 75.00 | 99.15 | 0.73 | 75.00 | 99.34 | 0.57 | 75.00 | 93.67 | 2.57 | 75.00 | 99.34 | 0.59 | 75.00 | 99.20 | 0.70
80.00 | 100.00 | 0.00 | 80.00 | 99.59 | 0.53 | 80.00 | 97.01 | 1.57 | 80.00 | 99.62 | 0.48 | 80.00 | 99.71 | 0.38 | 80.00 | 95.83 | 2.13 | 80.00 | 99.71 | 0.38 | 80.00 | 99.65 | 0.47
85.00 | 100.00 | 0.00 | 85.00 | 99.87 | 0.31 | 85.00 | 98.13 | 1.22 | 85.00 | 99.88 | 0.28 | 85.00 | 99.90 | 0.21 | 85.00 | 97.40 | 1.65 | 85.00 | 99.91 | 0.22 | 85.00 | 99.89 | 0.26
90.00 | 100.00 | 0.00 | 90.00 | 100.00 | 0.15 | 90.00 | 98.92 | 0.92 | 90.00 | 100.00 | 0.14 | 90.00 | 100.00 | 0.12 | 90.00 | 98.50 | 1.22 | 90.00 | 100.00 | 0.10 | 90.00 | 100.00 | 0.13
95.00 | 100.00 | 0.00 | 95.00 | 100.00 | 0.00 | 95.00 | 99.41 | 0.60 | 95.00 | 100.00 | 0.00 | 95.00 | 100.00 | 0.00 | 95.00 | 99.19 | 0.81 | 95.00 | 100.00 | 0.00 | 95.00 | 100.00 | 0.00
100.0 | 100.00 | 0.00 | 100.0 | 100.00 | 0.00 | 100.0 | 99.72 | 0.40 | 100.0 | 100.00 | 0.00 | 100.0 | 100.00 | 0.00 | 100.0 | 99.61 | 0.52 | 100.0 | 100.00 | 0.00 | 100.0 | 100.00 | 0.00
112.0 | 100.00 | 0.00 | 112.0 | 100.00 | 0.00 | 112.0 | 100.00 | 0.16 | 112.0 | 100.00 | 0.00 | 112.0 | 100.00 | 0.00 | 112.0 | 100.00 | 0.22 | 112.0 | 100.00 | 0.00 | 112.0 | 100.00 | 0.00
125.0 | 100.00 | 0.00 | 125.0 | 100.00 | 0.00 | 125.0 | 100.00 | 0.00 | 125.0 | 100.00 | 0.00 | 125.0 | 100.00 | 0.00 | 125.0 | 100.00 | 0.00 | 125.0 | 100.00 | 0.00 | 125.0 | 100.00 | 0.00
130.0 | 100.00 | 0.00 | 130.0 | 100.00 | 0.00 | 130.0 | 100.00 | 0.00 | 130.0 | 100.00 | 0.00 | 130.0 | 100.00 | 0.00 | 130.0 | 100.00 | 0.00 | 130.0 | 100.00 | 0.00 | 130.0 | 100.00 | 0.00
140.0 | 100.00 | 0.00 | 140.0 | 100.00 | 0.00 | 140.0 | 100.00 | 0.00 | 140.0 | 100.00 | 0.00 | 140.0 | 100.00 | 0.00 | 140.0 | 100.00 | 0.00 | 140.0 | 100.00 | 0.00 | 140.0 | 100.00 | 0.00
150.0 | 100.00 | 0.00 | 150.0 | 100.00 | 0.00 | 150.0 | 100.00 | 0.00 | 150.0 | 100.00 | 0.00 | 150.0 | 100.00 | 0.00 | 150.0 | 100.00 | 0.00 | 150.0 | 100.00 | 0.00 | 150.0 | 100.00 | 0.00
160.0 | 100.00 | 0.00 | 160.0 | 100.00 | 0.00 | 160.0 | 100.00 | 0.00 | 160.0 | 100.00 | 0.00 | 160.0 | 100.00 | 0.00 | 160.0 | 100.00 | 0.00 | 160.0 | 100.00 | 0.00 | 160.0 | 100.00 | 0.00
170.0 | 100.00 | 0.00 | 170.0 | 100.00 | 0.00 | 170.0 | 100.00 | 0.00 | 170.0 | 100.00 | 0.00 | 170.0 | 100.00 | 0.00 | 170.0 | 100.00 | 0.00 | 170.0 | 100.00 | 0.00 | 170.0 | 100.00 | 0.00
180.0 | 100.00 | 0.00 | 180.0 | 100.00 | 0.00 | 180.0 | 100.00 | 0.00 | 180.0 | 100.00 | 0.00 | 180.0 | 100.00 | 0.00 | 180.0 | 100.00 | 0.00 | 180.0 | 100.00 | 0.00 | 180.0 | 100.00 | 0.00
190.0 | 100.00 | 0.00 | 190.0 | 100.00 | 0.00 | 190.0 | 100.00 | 0.00 | 190.0 | 100.00 | 0.00 | 190.0 | 100.00 | 0.00 | 190.0 | 100.00 | 0.00 | 190.0 | 100.00 | 0.00 | 190.0 | 100.00 | 0.00
200.0 | 100.00 | 0.00 | 200.0 | 100.00 | 0.00 | 200.0 | 100.00 | 0.00 | 200.0 | 100.00 | 0.00 | 200.0 | 100.00 | 0.00 | 200.0 | 100.00 | 0.00 | 200.0 | 100.00 | 0.00 | 200.0 | 100.00 | 0.00
212.0 | 100.00 | 0.00 | 212.0 | 100.00 | 0.00 | 212.0 | 100.00 | 0.00 | 212.0 | 100.00 | 0.00 | 212.0 | 100.00 | 0.00 | 212.0 | 100.00 | 0.00 | 212.0 | 100.00 | 0.00 | 212.0 | 100.00 | 0.00
224.0 | 100.00 | 0.00 | 224.0 | 100.00 | 0.00 | 224.0 | 100.00 | 0.00 | 224.0 | 100.00 | 0.00 | 224.0 | 100.00 | 0.00 | 224.0 | 100.00 | 0.00 | 224.0 | 100.00 | 0.00 | 224.0 | 100.00 | 0.00
240.0 | 100.00 | 0.00 | 240.0 | 100.00 | 0.00 | 240.0 | 100.00 | 0.00 | 240.0 | 100.00 | 0.00 | 240.0 | 100.00 | 0.00 | 240.0 | 100.00 | 0.00 | 240.0 | 100.00 | 0.00 | 240.0 | 100.00 | 0.00
250.0 | 100.00 | 0.00 | 250.0 | 100.00 | 0.00 | 250.0 | 100.00 | 0.00 | 250.0 | 100.00 | 0.00 | 250.0 | 100.00 | 0.00 | 250.0 | 100.00 | 0.00 | 250.0 | 100.00 | 0.00 | 250.0 | 100.00 | 0.00
280.0 | 100.00 | 0.00 | 280.0 | 100.00 | 0.00 | 280.0 | 100.00 | 0.00 | 280.0 | 100.00 | 0.00 | 280.0 | 100.00 | 0.00 | 280.0 | 100.00 | 0.00 | 280.0 | 100.00 | 0.00 | 280.0 | 100.00 | 0.00
300.0 | 100.00 | 0.00 | 300.0 | 100.00 | 0.00 | 300.0 | 100.00 | 0.00 | 300.0 | 100.00 | 0.00 | 300.0 | 100.00 | 0.00 | 300.0 | 100.00 | 0.00 | 300.0 | 100.00 | 0.00 | 300.0 | 100.00 | 0.00
315.0 | 100.00 | 0.00 | 315.0 | 100.00 | 0.00 | 315.0 | 100.00 | 0.00 | 315.0 | 100.00 | 0.00 | 315.0 | 100.00 | 0.00 | 315.0 | 100.00 | 0.00 | 315.0 | 100.00 | 0.00 | 315.0 | 100.00 | 0.00
355.0 | 100.00 | 0.00 | 355.0 | 100.00 | 0.00 | 355.0 | 100.00 | 0.00 | 355.0 | 100.00 | 0.00 | 355.0 | 100.00 | 0.00 | 355.0 | 100.00 | 0.00 | 355.0 | 100.00 | 0.00 | 355.0 | 100.00 | 0.00
400.0 | 100.00 | 0.00 | 400.0 | 100.00 | 0.00 | 400.0 | 100.00 | 0.00 | 400.0 | 100.00 | 0.00 | 400.0 | 100.00 | 0.00 | 400.0 | 100.00 | 0.00 | 400.0 | 100.00 | 0.00 | 400.0 | 100.00 | 0.00
425.0 | 100.00 | 0.00 | 425.0 | 100.00 | 0.00 | 425.0 | 100.00 | 0.00 | 425.0 | 100.00 | 0.00 | 425.0 | 100.00 | 0.00 | 425.0 | 100.00 | 0.00 | 425.0 | 100.00 | 0.00 | 425.0 | 100.00 | 0.00
450.0 | 100.00 | 0.00 | 450.0 | 100.00 | 0.00 | 450.0 | 100.00 | 0.00 | 450.0 | 100.00 | 0.00 | 450.0 | 100.00 | 0.00 | 450.0 | 100.00 | 0.00 | 450.0 | 100.00 | 0.00 | 450.0 | 100.00 | 0.00
500.0 | 100.00 | 0.00 | 500.0 | 100.00 | 0.00 | 500.0 | 100.00 | 0.00 | 500.0 | 100.00 | 0.00 | 500.0 | 100.00 | 0.00 | 500.0 | 100.00 | 0.00 | 500.0 | 100.00 | 0.00 | 500.0 | 100.00 | 0.00

## granulometria com (NaPO3)6) - 1
Bentogel |  |  | Chocolate |  |  | Chocobofe |  |  | Brasgel |  |  | Verde Lodo |  |  | Closite |  |  | T1 Clara |  |  | T1 Amarela
x | Q3 | q3 | x | Q3 | q3 | x | Q3 | q3 | x | Q3 | q3 | x | Q3 | q3 | x | Q3 | q3 | x | Q3 | q3 | x | Q3 | q3
(diâmetro / μm) | (vol. cumulativo / %) | (vol. incremental) | (diâmetro / μm) | (vol. cumulativo / %) | (vol. incremental) | (diâmetro / μm) | (vol. cumulativo / %) | (vol. incremental) | (diâmetro / μm) | (vol. cumulativo / %) | (vol. incremental / %) | (diâmetro / μm) | (vol. cumulativo / %) | (vol. incremental) | (diâmetro / μm) | (vol. cumulativo / %) | (vol. incremental) | (diâmetro / μm) | (vol. cumulativo / %) | (vol. incremental) | (diâmetro / μm) | (vol. cumulativo / %) | (vol. incremental)
0.04 | 0.05 | 0.00 | 0.04 | 0.00 | 0.00 | 0.04 | 0.44 | 0.00 | 0.04 | 0.17 | 0.00 | 0.04 | 0.37 | 0.00 | 0.04 | 0.21 | 0.00
0.07 | 0.21 | 0.02 | 0.07 | 0.00 | 0.00 | 0.07 | 0.50 | 0.01 | 0.07 | 0.22 | 0.01 | 0.07 | 0.39 | 0.00 | 0.07 | 0.21 | 0.00
0.10 | 0.38 | 0.04 | 0.10 | 0.00 | 0.00 | 0.10 | 0.62 | 0.02 | 0.10 | 0.29 | 0.01 | 0.10 | 0.46 | 0.01 | 0.10 | 0.21 | 0.00
0.20 | 0.97 | 0.06 | 0.20 | 0.16 | 0.02 | 0.20 | 1.81 | 0.12 | 0.20 | 0.76 | 0.05 | 0.20 | 1.30 | 0.09 | 0.20 | 0.89 | 0.10
0.30 | 1.64 | 0.12 | 0.30 | 0.31 | 0.03 | 0.30 | 3.33 | 0.26 | 0.30 | 1.38 | 0.11 | 0.30 | 2.41 | 0.20 | 0.30 | 2.31 | 0.34
0.40 | 2.47 | 0.21 | 0.40 | 0.50 | 0.05 | 0.40 | 4.06 | 0.18 | 0.40 | 1.98 | 0.16 | 0.40 | 2.85 | 0.11 | 0.40 | 3.75 | 0.49
0.50 | 3.42 | 0.32 | 0.50 | 0.72 | 0.07 | 0.50 | 4.06 | 0.00 | 0.50 | 2.60 | 0.21 | 0.50 | 2.87 | 0.01 | 0.50 | 5.52 | 0.78
0.60 | 4.34 | 0.38 | 0.60 | 0.98 | 0.10 | 0.60 | 4.06 | 0.00 | 0.60 | 3.35 | 0.31 | 0.60 | 2.88 | 0.00 | 0.60 | 8.13 | 1.41
0.70 | 5.19 | 0.41 | 0.70 | 1.26 | 0.13 | 0.70 | 4.06 | 0.00 | 0.70 | 4.26 | 0.44 | 0.70 | 2.94 | 0.03 | 0.70 | 11.64 | 2.24
0.80 | 5.99 | 0.45 | 0.80 | 1.57 | 0.16 | 0.80 | 4.10 | 0.02 | 0.80 | 5.35 | 0.61 | 0.80 | 3.31 | 0.20 | 0.80 | 16.16 | 3.33
0.90 | 6.80 | 0.51 | 0.90 | 1.91 | 0.20 | 0.90 | 4.21 | 0.07 | 0.90 | 6.53 | 0.75 | 0.90 | 3.82 | 0.31 | 0.90 | 21.05 | 2026-09-04
1.00 | 7.65 | 0.60 | 1.00 | 2.28 | 0.25 | 1.00 | 4.37 | 0.11 | 1.00 | 7.76 | 0.88 | 1.00 | 4.44 | 0.43 | 1.00 | 26.08 | 4.70
2026-10-01 | 8.56 | 0.71 | 2026-10-01 | 2.68 | 0.29 | 2026-10-01 | 4.58 | 0.15 | 1.10 | 9.02 | 0.99 | 1.10 | 5.15 | 0.54 | 1.10 | 31.11 | 5.19
1.20 | 9.51 | 0.81 | 1.20 | 2026-12-03 | 0.35 | 1.20 | 4.85 | 0.22 | 1.20 | 10.30 | 2026-10-01 | 1.20 | 5.94 | 0.66 | 1.20 | 36.07 | 5.61
1.30 | 10.50 | 0.92 | 1.30 | 3.57 | 0.39 | 1.30 | 5.16 | 0.27 | 1.30 | 11.58 | 1.20 | 1.30 | 6.81 | 0.79 | 1.30 | 40.95 | 6.00
1.40 | 11.52 | 2026-02-01 | 1.40 | 2026-05-04 | 0.45 | 1.40 | 5.53 | 0.35 | 1.40 | 12.86 | 1.30 | 1.40 | 7.74 | 0.91 | 1.40 | 45.71 | 6.32
1.60 | 13.66 | 1.19 | 1.60 | 2026-07-05 | 0.54 | 1.60 | 6.39 | 0.45 | 1.60 | 15.41 | 1.43 | 1.60 | 9.77 | 2026-10-01 | 1.60 | 54.78 | 6.68
1.80 | 15.90 | 1.41 | 1.80 | 6.16 | 0.65 | 1.80 | 7.42 | 0.61 | 1.80 | 17.92 | 1.60 | 1.80 | 11.98 | 1.36 | 1.80 | 63.02 | 6.88
2.00 | 18.21 | 1.63 | 2.00 | 7.32 | 0.77 | 2.00 | 8.57 | 0.77 | 2.00 | 20.37 | 1.74 | 2.00 | 14.31 | 1.60 | 2.00 | 70.19 | 6.70
2.20 | 20.58 | 1.85 | 2.20 | 8.54 | 0.90 | 2.20 | 9.82 | 0.92 | 2.20 | 22.77 | 1.89 | 2.20 | 16.72 | 1.83 | 2.20 | 76.26 | 6.27
2.40 | 23.00 | 2026-07-02 | 2.40 | 9.82 | 2026-03-01 | 2.40 | 11.16 | 2026-08-01 | 2.40 | 25.12 | 2026-03-02 | 2.40 | 19.18 | 2026-05-02 | 2.40 | 81.32 | 5.72
2.60 | 25.47 | 2.29 | 2.60 | 11.18 | 1.19 | 2.60 | 12.57 | 1.24 | 2.60 | 27.42 | 2.16 | 2.60 | 21.65 | 2.23 | 2.60 | 85.51 | 5.15
2.80 | 27.97 | 2.51 | 2.80 | 12.60 | 1.34 | 2.80 | 14.03 | 1.38 | 2.80 | 29.68 | 2.29 | 2.80 | 24.12 | 2.41 | 2.80 | 88.93 | 4.54
3.00 | 30.50 | 2.73 | 3.00 | 2026-09-14 | 1.51 | 3.00 | 15.55 | 1.55 | 3.00 | 31.91 | 2.43 | 3.00 | 26.57 | 2.57 | 3.00 | 91.72 | 3.98
3.20 | 33.07 | 2.96 | 3.20 | 15.66 | 1.71 | 3.20 | 17.10 | 1.69 | 3.20 | 34.10 | 2.55 | 3.20 | 28.99 | 2.71 | 3.20 | 93.94 | 3.39
3.40 | 35.63 | 3.14 | 3.40 | 17.29 | 1.88 | 3.40 | 18.68 | 1.83 | 3.40 | 36.25 | 2.66 | 3.40 | 31.37 | 2.84 | 3.40 | 95.69 | 2.84
3.60 | 38.17 | 3.30 | 3.60 | 18.96 | 2026-05-02 | 3.60 | 20.26 | 1.94 | 3.60 | 38.36 | 2.77 | 3.60 | 33.69 | 2.94 | 3.60 | 97.05 | 2.34
3.80 | 40.66 | 3.42 | 3.80 | 20.68 | 2.23 | 3.80 | 21.83 | 2026-04-02 | 3.80 | 40.43 | 2.87 | 3.80 | 35.94 | 2026-01-03 | 3.80 | 98.07 | 1.86
4.00 | 43.12 | 3.57 | 4.00 | 22.43 | 2.39 | 4.00 | 23.40 | 2.15 | 4.00 | 42.44 | 2.94 | 4.00 | 38.12 | 2026-08-03 | 4.00 | 98.82 | 1.44
4.30 | 46.68 | 3.66 | 4.30 | 2026-12-25 | 2.61 | 4.30 | 25.70 | 2.23 | 4.30 | 45.38 | 2026-05-03 | 4.30 | 41.26 | 3.14 | 4.30 | 99.47 | 0.88
4.60 | 50.10 | 3.77 | 4.60 | 27.83 | 2.82 | 4.60 | 27.94 | 2.33 | 4.60 | 48.20 | 3.14 | 4.60 | 44.22 | 3.18 | 4.60 | 99.81 | 0.50
5.00 | 54.38 | 3.82 | 5.00 | 31.44 | 2026-04-03 | 5.00 | 30.80 | 2.41 | 5.00 | 51.77 | 3.21 | 5.00 | 47.91 | 3.20 | 5.00 | 100.00 | 0.22
5.30 | 57.38 | 3.83 | 5.30 | 34.11 | 3.21 | 5.30 | 32.84 | 2.46 | 5.30 | 54.29 | 3.25 | 5.30 | 50.49 | 3.20 | 5.30 | 100.00 | 0.00
5.60 | 60.20 | 3.81 | 5.60 | 36.73 | 3.34 | 5.60 | 34.78 | 2.47 | 5.60 | 56.69 | 3.27 | 5.60 | 52.91 | 3.18 | 5.60 | 100.00 | 0.00
6.00 | 63.67 | 3.74 | 6.00 | 40.13 | 3.45 | 6.00 | 37.23 | 2.49 | 6.00 | 59.68 | 3.25 | 6.00 | 55.89 | 3.13 | 6.00 | 100.00 | 0.00
6.50 | 67.58 | 3.63 | 6.50 | 44.23 | 3.59 | 6.50 | 40.07 | 2.49 | 6.50 | 63.15 | 3.25 | 6.50 | 59.30 | 2026-08-03 | 6.50 | 100.00 | 0.00
7.00 | 71.00 | 3.43 | 7.00 | 48.05 | 3.61 | 7.00 | 42.63 | 2.42 | 7.00 | 66.26 | 3.15 | 7.00 | 62.30 | 2.93 | 7.00 | 100.00 | 0.00
7.50 | 73.92 | 3.15 | 7.50 | 51.54 | 3.55 | 7.50 | 44.91 | 2.32 | 7.50 | 69.02 | 3.00 | 7.50 | 64.91 | 2.74 | 7.50 | 100.00 | 0.00
8.00 | 76.38 | 2.83 | 8.00 | 54.69 | 3.42 | 8.00 | 46.92 | 2.19 | 8.00 | 71.44 | 2.81 | 8.00 | 67.15 | 2.51 | 8.00 | 100.00 | 0.00
8.50 | 78.41 | 2.49 | 8.50 | 57.48 | 3.23 | 8.50 | 48.66 | 2026-01-02 | 8.50 | 73.54 | 2.60 | 8.50 | 69.03 | 2.24 | 8.50 | 100.00 | 0.00
9.00 | 80.10 | 2.20 | 9.00 | 59.97 | 2026-05-03 | 9.00 | 50.21 | 1.90 | 9.00 | 75.39 | 2.43 | 9.00 | 70.65 | 2026-05-02 | 9.00 | 100.00 | 0.00
10.00 | 82.74 | 1.86 | 10.00 | 64.24 | 2.84 | 10.00 | 52.85 | 1.76 | 10.00 | 78.50 | 2.22 | 10.00 | 73.26 | 1.79 | 10.00 | 100.00 | 0.00
11.00 | 84.75 | 1.57 | 11.00 | 67.79 | 2.61 | 11.00 | 55.11 | 1.66 | 11.00 | 81.07 | 2026-02-02 | 11.00 | 75.32 | 1.56 | 11.00 | 100.00 | 0.00
12.00 | 86.46 | 1.46 | 12.00 | 70.86 | 2.47 | 12.00 | 57.15 | 1.65 | 12.00 | 83.35 | 1.97 | 12.00 | 77.11 | 1.49 | 12.00 | 100.00 | 0.00
13.00 | 88.10 | 1.52 | 13.00 | 73.63 | 2.43 | 13.00 | 59.12 | 1.73 | 13.00 | 85.49 | 2026-01-02 | 13.00 | 78.79 | 1.52 | 13.00 | 100.00 | 0.00
14.00 | 89.69 | 1.60 | 14.00 | 76.27 | 2.50 | 14.00 | 61.06 | 1.84 | 14.00 | 87.52 | 2026-06-02 | 14.00 | 80.52 | 1.69 | 14.00 | 100.00 | 0.00
15.00 | 91.20 | 1.63 | 15.00 | 78.86 | 2.63 | 15.00 | 63.01 | 1.98 | 15.00 | 89.42 | 2026-07-02 | 15.00 | 82.35 | 1.92 | 15.00 | 100.00 | 0.00
16.00 | 92.63 | 1.65 | 16.00 | 81.47 | 2.84 | 16.00 | 64.98 | 2.14 | 16.00 | 91.20 | 2026-07-02 | 16.00 | 84.34 | 2.23 | 16.00 | 100.00 | 0.00
17.00 | 93.93 | 1.59 | 17.00 | 83.98 | 2.90 | 17.00 | 66.94 | 2.27 | 17.00 | 92.81 | 1.99 | 17.00 | 86.33 | 2.37 | 17.00 | 100.00 | 0.00
18.00 | 95.11 | 1.53 | 18.00 | 86.33 | 2.88 | 18.00 | 68.87 | 2.37 | 18.00 | 94.24 | 1.88 | 18.00 | 88.25 | 2.43 | 18.00 | 100.00 | 0.00
19.00 | 96.14 | 1.42 | 19.00 | 88.46 | 2.76 | 19.00 | 70.76 | 2.45 | 19.00 | 95.49 | 1.73 | 19.00 | 90.03 | 2.38 | 19.00 | 100.00 | 0.00
20.00 | 97.03 | 1.29 | 20.00 | 90.37 | 2.61 | 20.00 | 72.55 | 2.45 | 20.00 | 96.54 | 1.54 | 20.00 | 91.64 | 2.27 | 20.00 | 100.00 | 0.00
21.00 | 97.78 | 1.14 | 21.00 | 92.06 | 2.43 | 21.00 | 74.22 | 2.40 | 21.00 | 97.42 | 1.35 | 21.00 | 93.08 | 2.14 | 21.00 | 100.00 | 0.00
22.00 | 98.40 | 0.99 | 22.00 | 93.53 | 2.22 | 22.00 | 75.75 | 2.31 | 22.00 | 98.14 | 1.16 | 22.00 | 94.34 | 1.96 | 22.00 | 100.00 | 0.00
23.00 | 98.89 | 0.82 | 23.00 | 94.80 | 2.00 | 23.00 | 77.14 | 2.19 | 23.00 | 98.71 | 0.96 | 23.00 | 95.44 | 1.79 | 23.00 | 100.00 | 0.00
25.00 | 99.49 | 0.54 | 25.00 | 96.77 | 1.66 | 25.00 | 79.42 | 1.92 | 25.00 | 99.41 | 0.63 | 25.00 | 97.15 | 1.48 | 25.00 | 100.00 | 0.00
28.00 | 99.90 | 0.27 | 28.00 | 98.63 | 1.15 | 28.00 | 82.30 | 1.78 | 28.00 | 99.89 | 0.32 | 28.00 | 98.79 | 2026-05-01 | 28.00 | 100.00 | 0.00
30.00 | 100.00 | 0.11 | 30.00 | 99.33 | 0.71 | 30.00 | 84.12 | 1.85 | 30.00 | 100.00 | 0.12 | 30.00 | 99.41 | 0.65 | 30.00 | 100.00 | 0.00
32.00 | 100.00 | 0.00 | 32.00 | 99.71 | 0.41 | 32.00 | 86.01 | 2026-05-02 | 32.00 | 100.00 | 0.00 | 32.00 | 99.74 | 0.37 | 32.00 | 100.00 | 0.00
34.00 | 100.00 | 0.00 | 34.00 | 99.91 | 0.23 | 34.00 | 87.84 | 2026-12-02 | 34.00 | 100.00 | 0.00 | 34.00 | 99.92 | 0.21 | 34.00 | 100.00 | 0.00
36.00 | 100.00 | 0.00 | 36.00 | 100.00 | 0.11 | 36.00 | 89.58 | 2.14 | 36.00 | 100.00 | 0.00 | 36.00 | 100.00 | 0.10 | 36.00 | 100.00 | 0.00
38.00 | 100.00 | 0.00 | 38.00 | 100.00 | 0.00 | 38.00 | 91.20 | 2026-10-02 | 38.00 | 100.00 | 0.00 | 38.00 | 100.00 | 0.00 | 38.00 | 100.00 | 0.00
40.00 | 100.00 | 0.00 | 40.00 | 100.00 | 0.00 | 40.00 | 92.67 | 2026-01-02 | 40.00 | 100.00 | 0.00 | 40.00 | 100.00 | 0.00 | 40.00 | 100.00 | 0.00
43.00 | 100.00 | 0.00 | 43.00 | 100.00 | 0.00 | 43.00 | 94.58 | 1.85 | 43.00 | 100.00 | 0.00 | 43.00 | 100.00 | 0.00 | 43.00 | 100.00 | 0.00
45.00 | 100.00 | 0.00 | 45.00 | 100.00 | 0.00 | 45.00 | 95.65 | 1.65 | 45.00 | 100.00 | 0.00 | 45.00 | 100.00 | 0.00 | 45.00 | 100.00 | 0.00
50.00 | 100.00 | 0.00 | 50.00 | 100.00 | 0.00 | 50.00 | 97.66 | 1.34 | 50.00 | 100.00 | 0.00 | 50.00 | 100.00 | 0.00 | 50.00 | 100.00 | 0.00
53.00 | 100.00 | 0.00 | 53.00 | 100.00 | 0.00 | 53.00 | 98.49 | 1.00 | 53.00 | 100.00 | 0.00 | 53.00 | 100.00 | 0.00 | 53.00 | 100.00 | 0.00
56.00 | 100.00 | 0.00 | 56.00 | 100.00 | 0.00 | 56.00 | 99.08 | 0.75 | 56.00 | 100.00 | 0.00 | 56.00 | 100.00 | 0.00 | 56.00 | 100.00 | 0.00
60.00 | 100.00 | 0.00 | 60.00 | 100.00 | 0.00 | 60.00 | 99.56 | 0.49 | 60.00 | 100.00 | 0.00 | 60.00 | 100.00 | 0.00 | 60.00 | 100.00 | 0.00
63.00 | 100.00 | 0.00 | 63.00 | 100.00 | 0.00 | 63.00 | 99.77 | 0.30 | 63.00 | 100.00 | 0.00 | 63.00 | 100.00 | 0.00 | 63.00 | 100.00 | 0.00
66.00 | 100.00 | 0.00 | 66.00 | 100.00 | 0.00 | 66.00 | 99.91 | 0.21 | 66.00 | 100.00 | 0.00 | 66.00 | 100.00 | 0.00 | 66.00 | 100.00 | 0.00
71.00 | 100.00 | 0.00 | 71.00 | 100.00 | 0.00 | 71.00 | 100.00 | 0.09 | 71.00 | 100.00 | 0.00 | 71.00 | 100.00 | 0.00 | 71.00 | 100.00 | 0.00
75.00 | 100.00 | 0.00 | 75.00 | 100.00 | 0.00 | 75.00 | 100.00 | 0.00 | 75.00 | 100.00 | 0.00 | 75.00 | 100.00 | 0.00 | 75.00 | 100.00 | 0.00
80.00 | 100.00 | 0.00 | 80.00 | 100.00 | 0.00 | 80.00 | 100.00 | 0.00 | 80.00 | 100.00 | 0.00 | 80.00 | 100.00 | 0.00 | 80.00 | 100.00 | 0.00
85.00 | 100.00 | 0.00 | 85.00 | 100.00 | 0.00 | 85.00 | 100.00 | 0.00 | 85.00 | 100.00 | 0.00 | 85.00 | 100.00 | 0.00 | 85.00 | 100.00 | 0.00
90.00 | 100.00 | 0.00 | 90.00 | 100.00 | 0.00 | 90.00 | 100.00 | 0.00 | 90.00 | 100.00 | 0.00 | 90.00 | 100.00 | 0.00 | 90.00 | 100.00 | 0.00
95.00 | 100.00 | 0.00 | 95.00 | 100.00 | 0.00 | 95.00 | 100.00 | 0.00 | 95.00 | 100.00 | 0.00 | 95.00 | 100.00 | 0.00 | 95.00 | 100.00 | 0.00
100.00 | 100.00 | 0.00 | 100.00 | 100.00 | 0.00 | 100.00 | 100.00 | 0.00 | 100.00 | 100.00 | 0.00 | 100.00 | 100.00 | 0.00 | 100.00 | 100.00 | 0.00
112.00 | 100.00 | 0.00 | 112.00 | 100.00 | 0.00 | 112.00 | 100.00 | 0.00 | 112.00 | 100.00 | 0.00 | 112.00 | 100.00 | 0.00 | 112.00 | 100.00 | 0.00
125.00 | 100.00 | 0.00 | 125.00 | 100.00 | 0.00 | 125.00 | 100.00 | 0.00 | 125.00 | 100.00 | 0.00 | 125.00 | 100.00 | 0.00 | 125.00 | 100.00 | 0.00
130.00 | 100.00 | 0.00 | 130.00 | 100.00 | 0.00 | 130.00 | 100.00 | 0.00 | 130.00 | 100.00 | 0.00 | 130.00 | 100.00 | 0.00 | 130.00 | 100.00 | 0.00
140.00 | 100.00 | 0.00 | 140.00 | 100.00 | 0.00 | 140.00 | 100.00 | 0.00 | 140.00 | 100.00 | 0.00 | 140.00 | 100.00 | 0.00 | 140.00 | 100.00 | 0.00
150.00 | 100.00 | 0.00 | 150.00 | 100.00 | 0.00 | 150.00 | 100.00 | 0.00 | 150.00 | 100.00 | 0.00 | 150.00 | 100.00 | 0.00 | 150.00 | 100.00 | 0.00
160.00 | 100.00 | 0.00 | 160.00 | 100.00 | 0.00 | 160.00 | 100.00 | 0.00 | 160.00 | 100.00 | 0.00 | 160.00 | 100.00 | 0.00 | 160.00 | 100.00 | 0.00
170.00 | 100.00 | 0.00 | 170.00 | 100.00 | 0.00 | 170.00 | 100.00 | 0.00 | 170.00 | 100.00 | 0.00 | 170.00 | 100.00 | 0.00 | 170.00 | 100.00 | 0.00
180.00 | 100.00 | 0.00 | 180.00 | 100.00 | 0.00 | 180.00 | 100.00 | 0.00 | 180.00 | 100.00 | 0.00 | 180.00 | 100.00 | 0.00 | 180.00 | 100.00 | 0.00
190.00 | 100.00 | 0.00 | 190.00 | 100.00 | 0.00 | 190.00 | 100.00 | 0.00 | 190.00 | 100.00 | 0.00 | 190.00 | 100.00 | 0.00 | 190.00 | 100.00 | 0.00
200.00 | 100.00 | 0.00 | 200.00 | 100.00 | 0.00 | 200.00 | 100.00 | 0.00 | 200.00 | 100.00 | 0.00 | 200.00 | 100.00 | 0.00 | 200.00 | 100.00 | 0.00
212.00 | 100.00 | 0.00 | 212.00 | 100.00 | 0.00 | 212.00 | 100.00 | 0.00 | 212.00 | 100.00 | 0.00 | 212.00 | 100.00 | 0.00 | 212.00 | 100.00 | 0.00
224.00 | 100.00 | 0.00 | 224.00 | 100.00 | 0.00 | 224.00 | 100.00 | 0.00 | 224.00 | 100.00 | 0.00 | 224.00 | 100.00 | 0.00 | 224.00 | 100.00 | 0.00
240.00 | 100.00 | 0.00 | 240.00 | 100.00 | 0.00 | 240.00 | 100.00 | 0.00 | 240.00 | 100.00 | 0.00 | 240.00 | 100.00 | 0.00 | 240.00 | 100.00 | 0.00
250.00 | 100.00 | 0.00 | 250.00 | 100.00 | 0.00 | 250.00 | 100.00 | 0.00 | 250.00 | 100.00 | 0.00 | 250.00 | 100.00 | 0.00 | 250.00 | 100.00 | 0.00
280.00 | 100.00 | 0.00 | 280.00 | 100.00 | 0.00 | 280.00 | 100.00 | 0.00 | 280.00 | 100.00 | 0.00 | 280.00 | 100.00 | 0.00 | 280.00 | 100.00 | 0.00
300.00 | 100.00 | 0.00 | 300.00 | 100.00 | 0.00 | 300.00 | 100.00 | 0.00 | 300.00 | 100.00 | 0.00 | 300.00 | 100.00 | 0.00 | 300.00 | 100.00 | 0.00
315.00 | 100.00 | 0.00 | 315.00 | 100.00 | 0.00 | 315.00 | 100.00 | 0.00 | 315.00 | 100.00 | 0.00 | 315.00 | 100.00 | 0.00 | 315.00 | 100.00 | 0.00
355.00 | 100.00 | 0.00 | 355.00 | 100.00 | 0.00 | 355.00 | 100.00 | 0.00 | 355.00 | 100.00 | 0.00 | 355.00 | 100.00 | 0.00 | 355.00 | 100.00 | 0.00
400.00 | 100.00 | 0.00 | 400.00 | 100.00 | 0.00 | 400.00 | 100.00 | 0.00 | 400.00 | 100.00 | 0.00 | 400.00 | 100.00 | 0.00 | 400.00 | 100.00 | 0.00
425.00 | 100.00 | 0.00 | 425.00 | 100.00 | 0.00 | 425.00 | 100.00 | 0.00 | 425.00 | 100.00 | 0.00 | 425.00 | 100.00 | 0.00 | 425.00 | 100.00 | 0.00
450.00 | 100.00 | 0.00 | 450.00 | 100.00 | 0.00 | 450.00 | 100.00 | 0.00 | 450.00 | 100.00 | 0.00 | 450.00 | 100.00 | 0.00 | 450.00 | 100.00 | 0.00
500.00 | 100.00 | 0.00 | 500.00 | 100.00 | 0.00 | 500.00 | 100.00 | 0.00 | 500.00 | 100.00 | 0.00 | 500.00 | 100.00 | 0.00 | 500.00 | 100.00 | 0.00

## DRX
BENTOGEL
Fase mineral | 2theta | Distância inderplanar d (Å) | Plano | Ficha de Identificação | Quantificação (%)
Caulinita | 26.62 | 3.34 | (111) | PDF 00-029-1489 | 4.6%
| 21.51 | 4.12 | (-111)
Montmorilonita | 8.82 | 10.01 | (002) | PDF 00-029-1499 | 95.4%
| 19.8 | 4.47 | (-101)
BRASGEL
Fase mineral | 2theta | Distância inderplanar d (Å) | Plano | Ficha de Identificação | Quantificação (%)
Quartzo | 20.95 | 4.23 | (100) | PDF 01-085-0795 | 22%
| 26.35 | 3.55 | (011)
| 26.79 | 3.32 | (011)
| 36.57 | 2.45 | (110)
| 39.5 | 2.27 | (102)
| 40.3 | 2.23 | (11-1)
| 42.5 | 2.12 | (200)
| 45.88 | 1.97 | (021)
| 50.27 | 1.81 | (11-2)
Montmorilonita | 19.8 | 4.47 | (101) | PDF 00-029-1499 | 78%
CHOCOBOFE
Fase mineral | 2theta | Distância inderplanar d (Å) | Plano | Ficha de Identificação | Quantificação (%)
Quartzo | 26.65 | 3.34 | (011) | PDF 01-085-0795 | 12.9%
Caulinita | 19.73 | 4.49 | 020 | PDF 01-078-2110 | 57.1%
| 21.67 | 4.09 | (-111)
| 50.19 | 1.81 | (1-23)
Nontronita | 5.75 | 15.33 | (001) | PDF 00-029-1497 | 30.1%
CHOCOLATE
Fase mineral | 2theta | Distância inderplanar d (Å) | Plano | Ficha de Identificação | Quantificação (%)
Montmorilonita | 19.82 | 4.47 | (101) | PDF 00-029-1499 | 51.3%
Montmorilonita | 5.91 | 14.93 | - | PDF 00-029-1498 | 44.9%
Caulinita | 12.29 | 7.19 | (101) | PDF 01-089-6538 | 3.8%
| 26.7 | 3.33 | (111)
CLOSITE
Fase mineral | 2theta | Distância inderplanar d (Å) | Plano | Ficha de Identificação | Quantificação (%)
Montmorilonita | 14.85 | 4.47 | - | PDF 00-029-1499 | 96.5%
Cristobalita | 22.03 | 4.03 | (101) | PDF 01-071-0785 | 3.5%
| 28.35 | 3.14 | (111)
| 34.95 | 2.56 | -
| 54.13 | 1.69 | (203)
VERDE LODO
Fase mineral | 2theta | Distância inderplanar d (Å) | Plano | Ficha de Identificação | Quantificação (%)
Quartzo | 26.71 | 3.33 | (101) | PDF 01-075-0443 | 9.3
Caulinita | 12.41 | 7.12 | (001) | PDF 01-078-2109 | 83.3
| 17.78 | 4.98 | (100)
| 19.82 | 4.47 | (020)
| 34.95 | 3.56 | -
Nontronita | 5.63 | 15.65 | (001) | PDF 00-029-1497 | 6.9%
T1 AMARELA
Fase mineral | 2theta | Distância inderplanar d (Å) | Plano | Ficha de Identificação | Quantificação (%)
Quartzo | 36.59 | 2.45 | (110) | PDF 01-083-0539 | 54.8%
Caulinita | 12.17 | 7.26 | (001) | PDF 01-089-6538 | 29.4%
| 19.8 | 4.47 | (020)
| 34.92 | 2.56 | (-201)
Haloisita | 8.86 | 9.97 | (001) | PDF 00-029-1489 | 15.8%
T1 CLARA
Fase mineral | 2theta | Distância inderplanar d (Å) | Plano | Ficha de Identificação | Quantificação (%)
Quartzo | 36.57 | 2.45 | (110) | PDF 01-083-0539 | 44.5%
| 20.94 | 4.23 | (100)
Caulinita | 12.13 | 7.29 | (001) | PDF 01-089-6538 | 25.4%
| 19.85 | 4.46 | (020)
| 34.99 | 2.56 | (-201)
Haloisita | 8.83 | 10 | (001) | PDF 00-029-1489 | 30.1%

## CTC
Brasgel |  |  |  |  | Chocobofe
Ensaio | Volume (ml) | Concentração | Massa da amostra | CTC (meq/100) | Ensaio | Volume (ml) | Concentração | Massa da amostra | CTC (meq/100)
1 | 30 | 0.01 | 0.5002 | 59.9760096 | 1 | 24 | 0.01 | 0.5 | 48
2 | 28 | 0.01 | 0.5 | 56 | 2 | 24 | 0.01 | 0.5 | 48
3 |  |  |  |  | 3 |  |  |  | #DIV/0!
Verde lodo |  |  |  |  | Closite
Ensaio | Volume (ml) | Concentração | Massa da amostra | CTC (meq/100) | Ensaio | Volume (ml) | Concentração | Massa da amostra | CTC (meq/100)
1 | 24 | 0.01 | 0.5002 | 47.98080768 | 1 | 42 | 0.01 | 0.5004 | 83.93285372
2 |  |  |  | #DIV/0! | 2 | 44 | 0.01 | 0.5004 | 87.92965627
3 |  |  |  | #DIV/0! | 3 | 42 | 0.01 | 0.5 | 84
Bentogel |  |  |  |  | T1 Clara
Ensaio | Volume (ml) | Concentração | Massa da amostra | CTC (meq/100) | Ensaio | Volume (ml) | Concentração | Massa da amostra | CTC (meq/100)
1 | 28 | 0.01 | 0.5004 | 55.95523581 | 1 |  | 0.01 | 5 | 0
2 | 28 | 0.01 | 0.5001 | 55.98880224 | 2 |  |  |  | #DIV/0!
3 |  |  |  | #DIV/0! | 3 |  |  |  | #DIV/0!
Chocolate |  |  |  |  | T1 Amarela
Ensaio | Volume (ml) | Concentração | Massa da amostra | CTC (meq/100) | Ensaio | Volume (ml) | Concentração | Massa da amostra | CTC (meq/100)
1 | 24 | 0.01 | 0.5 | 48 | 1 |  | 0.01 | 5 | 0
2 | 22 | 0.01 | 0.5003 | 43.97361583 | 2 |  |  |  | #DIV/0!
3 |  |  |  |  | 3 |  |  |  | #DIV/0!

## comparação entre os métodos
ARGILAS | CTC (mEq/100g)
| AZUL DE METILENO | CMC
BRASGEL | 59.98 | 56
BENTOGEL | 55.96 | 48
CHOCOLATE | 48 | 44
CHOCOBOFE | 48 | 48
CLOSITE Na+ | 87.93 | 92
VERDE LODO | 47.98 | 44